## 六大法规清单总览索引
序号 | 法规 / 清单名称 | 版本 / 发布日期 | 涵盖受限条目数 | CAS号补全与完备状态 | 主要管控领域与适用范围 | 核心限值水平 | 对应独立 Excel 导出文件
1 | REACH 高度关注物质 (SVHC) 候选清单 | 2026-02-04 (ECHA官方第32批更新基线) | 231 项主条目 / 545 条物质及异构体组成员全覆盖 | 已补全（39项母体条目及22项无标识条目全部补全基准CAS） | 欧盟 REACH 法规；针对均质材料/物品中含有 >0.1% (w/w) SVHC 的通报与供应链信息传递义务 | 0.1% (w/w) / 1000 ppm | 01_REACH_SVHC候选清单_253项.xlsx
2 | REACH 附录 XVII 限制物质清单 (Annex XVII) | 现行有效版本 (包含最新修订条款) | 86 个限制条目 / 1868 条受限具体化学物质及组成员 | 原生100%完整（86条目及1868个细分化学品全部具备完整CAS） | 欧盟市场上制造、投放市场或使用的特定危险物质、配制品和物品的强制限制/禁用 | 按条目规定各异 (如特定用途禁用、0.005%~0.1% 限值等) | 02_REACH_附录XVII限制物质清单.xlsx
3 | 欧盟 RoHS 2.0 限制物质清单 | 2011/65/EU 及其修订指令 (EU) 2015/863 | 10 大类受限物质 / 160 条材料级代表性化合物筛查明细 | 已补全（6项材料级宏观受限类别均已补全权威基准CAS） | 电子电气设备 (EEE) 均质材料中的有害物质限制（铅、汞、镉、六价铬、PBB、PBDE、4项邻苯二甲酸酯） | Cd: 0.01% (100 ppm)；其余9项: 0.1% (1000 ppm) | 03_EU_RoHS限制物质清单.xlsx
4 | HSF-001 有害物质控制清单 | 飞书 Wiki 企业工程受控标准 | 172 条具体受限化学品及已映射 CAS 记录 | 已补全（联苯多溴化物组与多氯萘2项缺失已补全国际通用CAS） | 企业无有害物质 (Hazardous Substance Free) 绿色产品设计、原料准入及供应链合规筛查 | 按企业材料判定标准 (不符合 / 豁免 / 禁用) | 04_HSF-001有害物质清单.xlsx
5 | BSBL 限制物质清单 (BSBL v8.0) | v8.0-2026 (2026-08-27基线) | 51 个分类大类 / 1726 条细分受控化学物质全量总表 | 已补全（修复26条Excel日期损坏CAS + 补全347条受限类别CAS，达100%全覆盖） | 鞋服、纺织、高分子涂层与材料制造行业严苛化学品限制标准（针对原料、助剂及成品） | 按类别与材质设定（ppm ~ mg/kg 级超严格限值） | 05_BSBL物质限制清单_v8.0.xlsx
6 | 德国 AfPS GS 2019:01 PAK 多环芳烃限制清单 | AfPS GS 2019:01 PAK (自 2020-07-01 强制实施) | 15 种特定 PAH 单项物质 + 2 项合计限值 (共17行，分5类接触等级) | 原生100%完整（15单项自带CAS，2项合计限值自带多项串联CAS） | 德国 GS 认证关于消费品、玩具、工具及与皮肤接触材料中多环芳烃 (PAHs) 的严格迁移/含量限值 | 依据 Category 1 到 Category 3b 分级限制 (0.2 mg/kg ~ 50 mg/kg) | 06_AfPS_GS_2019_01_PAK多环芳烃限制清单.xlsx
7 | 【专题审计】物质限制清单缺失 CAS 补全明细对照表 | 2026-09-16 权威补全基线 | 收录全部补全/修复的条目记录与权威论证说明 | 全量收录审计对照表（逐条列示原CAS、补全CAS及权威论证依据） | 适用于法规合规审计、跨国供应链申报质询应对及实验室检测比对 | 逐项基准CAS对照 | 07_物质限制清单_缺失CAS补全明细对照表.xlsx